## Лист1
ООО "Селенит"
г. Оренбург, ул. Беляевская, 6/1
тел: 8 (3532) 24-67-09, 8 922 54 35 922
e-mail: selenit56@mail.ru
www.selenit56.ru
НАИМЕНОВАНИЕ МАТЕРИАЛА |  |  | РАЗМЕР | КОЛ-ВО В РУЛОНЕ | Опт. цена за кв. м, руб. (с НДС)
|  |  | (мм*см*м) | (кв.м)
1. ПОЛОТНО (ПОДЛОЖКА).
| ”IZOFLEX” P - Вспененный полиэтилен в рулонах, толщиной от 1 до 10 мм., благодаря самому низкому показателю теплопроводности среди изоляционных материалов, а также исключительным свойствам шумо-, гидро- и виброизоляции, является лучшим материалом для утепления стен (под гипсокартон) и подкровельного пространства, для укладки на бетонные покрытия, для использования в качестве подложки под паркет, линолеум, напольные плиты, для теплоизоляции трубопроводов систем водоснабжения, вентиляции, кондиционирования. Крайне практичный в качестве упаковки для техники, мебели, посуды и пр. Срок службы – более 25 лет. Температура эксплуатации от – 60 до + 100 °С. Коэффициент паропроницаемости – 0,002 мг/м*ч*Па Плотность 20—60 кг/м3. | IZOFLEX P1 | 1*105*50 | 52.5 | 5,38(282,45)
|  | IZOFLEX P2 | 2*105*50 | 52.5 | 6,54(343,35)
|  | IZOFLEX P3 | 3*105*50 | 52.5 | 8,96(470,40)
|  | IZOFLEX P4 | 4*105*50 | 52.5 | 11,52(604,80)
|  | IZOFLEX P5 | 5*105*50 | 52.5 | 14,52(762,30)
|  | IZOFLEX P8 | 8*124*30 | 37.2 | 24,86(924,80)
|  |  | 8*105*30 | 31.5 | 24,86(783,10)
|  | IZOFLEX P10 | 10*124*30 | 37.2 | 29,93(1113,40)
|  |  | 10*105*30 | 31.5 | 29,93(942,80)
2. С ОДНОСТОРОННИМ ЛАМИНИРОВАНИЕМ МЕТАЛЛИЗИРОВАННЫM ЛАВСАНОМ.
| ”IZOFLEX” L - Вспененный пенополиэтилен в рулонах, толщиной от 2 до 10 мм, ламинированный лавсановой пленкой со стойким металлизированным покрытием (с одной или с двух сторон). Отличается высокой химической стойкостью к строительным материалам (бетон, цемент, известь, гипс), применяется как отражающая изоляция под систему теплый пол (электрические, водяные). Срок службы – более 25 лет. Температура эксплуатации от – 60 до + 100 °С. Коэффициент паропроницаемости – 0,002 мг/м*ч*Па Плотность 20—60 кг/м3. | IZOFLEX L 2 | 2*120*25 | 30 | 22,01(660,30)
|  | IZOFLEX L 3 | 3*120*25 | 30 | 25,09(752,70)
|  | IZOFLEX L 4 | 4*120*25 | 30 | 27,79(833,70)
|  | IZOFLEX L 5 | 5*120*25 | 30 | 30,67(920,10)
|  | IZOFLEX L 8 | 8*120*15 | 18 | 39,11(703,98)
|  | IZOFLEX L 10 | 10*120*15 | 18 | 45,06(811,08)
| Тилит Супер ТП | ТИЛИТ | 3*120*15 | 18 | 73,50(1323,00)
3. С ОДНОСТОРОННИМ ФОЛЬГИРОВАНИЕМ.
| ”IZOFLEX” F - Вспененный полиэтилен в рулонах, толщиной от 2 до 10 мм, ламинированный полированной фольгой с одной стороны, применяется, как отражающая изоляция для повышения энергоэффективности, тепло- , гидро- , звукоизоляции в зданиях и сооружениях полов, потолков, стен, кровли, мансард, систем отопления, горячего и холодного водоснабжения, вентиляционных и кондиционированных и морозильных камер, емкостей и резервуаров, воздуховодов, бань, саун т.д. ”IZOFLEX” F устанавливают под облицовку стен (панели, сайдинг, гипсокартон и т.п.). Свойства данного типа отражающей изоляции позволяют превосходно утеплить помещение и сберечь тепло. ”IZOFLEX” F наилучшим образом дополняет массивную теплоизоляцию типа минеральной ваты, повышая тепловое сопротивление стен без увеличения толщины (4мм ”IZOFLEX” F заменяют 5 см минераловатного утеплителя типа «URSA», «ROCKWOOL» и т.п., предоставляя в Ваше распоряжение одновременно и превосходную пароизоляцию). Монтаж ”IZOFLEX” F за радиатором водяного отопления (батареей) увеличит эффективность его работы на 30%. Срок службы – более 25 лет. Температура эксплуатации от – 60 до + 100 °С. Коэффициент паропроницаемости – 0,002 мг/м*ч*Па Плотность 20—60 кг/м3. | IZOFLEX F 2 | 2*120*25 | 30 | 24,02(720,60)
|  | IZOFLEX F 3 | 3*120*25 | 30 | 27,38(821,40)
|  | IZOFLEX F 4 | 4*120*25 | 30 | 30,32(909,60)
|  | IZOFLEX F 5 | 5*120*25 | 30 | 33,45(1003,50)
|  | IZOFLEX F 8 | 8*120*15 | 18 | 42,67(768,06)
|  | IZOFLEX F 10 | 10*120*15 | 18 | 49,15(884,70)
4. С 2-Х СТОРОННИМ ЛАМИНИРОВАНИЕМ МЕТАЛЛИЗИРОВАННЫМ ЛАВСАНОМ.
| "IZOFLEX" L2- Вспененный полиэтилен, ламинированный лавсановой пленкой со стойким металлизированным покрытием с двух сторон – применяется в основном для теплоизоляции полов, система теплый пол. Отличается высокой химической стойкостью к строительным материалам (бетон, цемент, известь, гипс). Двухсторонняя отражающая поверхность отражает тепловую энергию внутри помещения, исключая теплопотери и делая в доме климат равномерным. | IZOFLEX L2 - 2 | 2*120*25 | 36 | 39,9(1436,40)
|  | IZOFLEX L2 - 3 | 3*120*25 | 36 | 42,3(1522,80)
|  | IZOFLEX L2 - 4 | 4*120*25 | 36 | 45,5(1638,00)
|  | IZOFLEX L2 - 5 | 5*120*25 | 36 | 51,45(1852,20)
|  | IZOFLEX L2 - 8 | 8*120*15 | 18 | 61,81(1112,58)
|  | IZOFLEX L2-10 | 10*120*15 | 18 | 65,52(1179,36)
5. С 2-Х СТОРОННИМ ФОЛЬГИРОВАНИЕМ.
| ”IZOFLEX” F2- Вспененный полиэтилен, ламинированный полированной фольгой с двух сторон – применяется в основном для теплоизоляции подкровельного пространства. Двухсторонняя отражающая поверхность с одной стороны не дает перегреваться изоляции под кровлей, отражая солнечную энергию, а с другой стороны отражает тепловую энергию внутри помещения, исключая теплопотери и делая в доме климат равномерным. | IZOFLEX F2 - 2 | 2*120*25 | 30 | 52,3(1569,00)
|  | IZOFLEX F2 - 3 | 3*120*25 | 30 | 54,45(1633,50)
|  | IZOFLEX F2 - 4 | 4*120*25 | 30 | 58,35(1750,50)
|  | IZOFLEX” F2 - 5 | 5*120*25 | 30 | 63,75(1912,50)
|  | ”IZOFLEX” F2 - 8 | 8*120*15 | 18 | 74,85(1347,30)
|  | IZOFLEX F2-10 | 10*120*15 | 18 | 78,25(1408,50)
6. САМОКЛЕЙКА ПОЛОТНО (ПОДЛОЖКА).
| ”IZOFLEX” CP - Самоклеящиеся теплоизоляционный материал на основе вспененного пенополиэтилена, толщиной от 3 до 10 мм | IZOFLEX CP 3 | 3*105*50 | 52.5 | 72,56(3809,40)
|  | IZOFLEX CP 4 | 4*105*50 | 52.5 | 77,2(4053,00)
|  | IZOFLEX CP 5 | 5*105*50 | 52.5 | 84,66(4444,65)
|  | IZOFLEX CP 8 | 8*105*30 | 31.5 | 90,56(2852,64)
|  | IZOFLEX CP 10 | 10*105*30 | 31.5 | 106,39(3351,29)
7. САМОКЛЕЙКА ЛАМИНИРОВАННАЯ МЕТАЛЛИЗИРОВАННЫМ ЛАВСАНОМ.
| ”IZOFLEX” CL - Самоклеящиеся теплоизоляционный материал на основе вспененного пенополиэтилена, толщиной от 3 до 10 мм., ламинированный лавсановой пленкой со стойким металлизированным покрытием. Используется для внутренней и наружной тепло-, паро-, звукоизоляции стен, полов, потолков в жилых, административных и производственных помещениях, теплоизоляции труб, и других коммуникаций где остальное утепление будет выпонить технически сложно. | IZOFLEX CL-3 | 3*120*25 | 30 | 75( 2250,00)
|  | IZOFLEX CL-4 | 4*120*25 | 30 | 78,15(2344,50)
|  | IZOFLEX CL-5 | 5*120*25 | 30 | 81,55(2446,50)
|  | IZOFLEX CL-8 | 8*120*15 | 18 | 91,99(1655,82)
|  | IZOFLEX CL-10 | 10*120*15 | 18 | 96,95(1745,10)
8. САМОКЛЕЙКА ФОЛЬГИРОВАННАЯ.
| ”IZOFLEX” CF- самоклеящийся материал из вспененного полиэтилена, с односторонним фольгированием для отражающей теплоизоляции, толщиной от 3 до 10 мм. Слой специального водоустойчивого клея позволяет надежно крепить этот рулонный материал при изоляции оборудования (резервуаров, воздуховодов, вентиляционных коробов). В основном самоклейка используется для утепления и звукоизоляции фургонов, рефрижераторов, автомобилей, судов, вентиляционных, вытяжных и кондиционерных коробов, металлических конструкций и резервуаров. | IZOFLEX CF-3 | 3*120*25 | 30 | 77,72(2331,60)
|  | IZOFLEX CF-4 | 4*120*25 | 30 | 82,1(2463,00)
|  | IZOFLEX CF-5 | 5*120*25 | 30 | 87,52(2625,60)
|  | IZOFLEX CF-8 | 8*120*15 | 18 | 95,4(1717,20)
|  | IZOFLEX CF-10 | 10*120*15 | 18 | 100,25(1804,50)
9. МАТЫ ДУБЛИРОВАННЫЕ.
| ”IZOFLEX” М- Дублированные маты из вспененного полиэтилена, применяются для высокоэффективной внутренней и наружной тепло- и шумоизоляции. Производятся методом термосоединения полотен, при этом все свойства материала не только сохраняются, но и увеличиваются за счет толщины. ”IZOFLEX” М идеально подходит там, где предъявляются повышенные требования к тепло- и звукоизоляции. Применяются в особых системах, таких как инверсионные (перевернутые) плоские крыши, внешние утепления стен подвалов, утепления полов с различной нагрузкой, противоморозная изоляция зданий и инженерных сооружений. | IZOFLEX М-15 | 15*120*15 | 18 | 76,20 (1371,60)
|  | IZOFLEX М-20 | 20*120*15 | 18 | 109,53 (1971,54)
|  | IZOFLEX М-30 | 30*100*2 | 2 | 147,29 (294,58)
|  | IZOFLEX М-40 | 40*100*2 | 2 | 206,73 (413,46)
10. МАТЫ ДУБЛИРОВАННЫЕ, ЛАМИНИРОВАННЫЕ МЕТАЛЛИЗИРОВАННЫМ ЛАВСАНОМ.
| ”IZOFLEX” МL- Дублированные маты из вспененного полиэтилена, ламинированные металлизированным лавсаном, применяются для высокоэффективной внутренней тепло- и шумоизоляции, под систему теплый пол. Производятся методом термосоединения полотен, при этом все свойства материала не только сохраняются, но и увеличиваются за счет толщины. Отличается высокой химической стойкостью к строительным материалам (бетон, цемент, известь, гипс). | IZOFLEX МL-15 | 15*120*15 | 18 | 101,70 (1830,60)
|  | IZOFLEX МL-20 | 20*120*15 | 18 | 135,60 (2440,80)
11. МАТЫ ДУБЛИРОВАННЫЕ, ЛАМИНИРОВАННЫЕ ФОЛЬГОЙ.
| ”IZOFLEX” МF- Дублированные маты из вспененного полиэтилена, ламинированные фольгой, применяются для высокоэффективной внутренней и наружной тепло- и шумоизоляции подкровельного пространства. Производятся методом термосоединения полотен, при этом все свойства материала не только сохраняются, но и увеличиваются за счет толщины. | IZOFLEX МF-15 | 15*120*15 | 18 | 106,20 (1911,60)
|  | IZOFLEX МF-20 | 20*120*15 | 18 | 139,53 (2511,54)